## Sheet1
2019年工业产品生产许可证产品“双随机”质量监督抽查结果
序号 | 报告编号 | 受检单位 | 样品名称 | 型号规格 | 结果结论 | 不合格项
1 | E201911196528 | 江门市江海区江星化工厂 | 工业氯化锌 | Ⅲ型 | 不合格 | 氯化锌质量分数
2 | J2019-12-0709 | 台山市兰宝磨具有限公司 | 塑料结合剂抛光轮 | D1 165mm×6mm×22mm | 不合格 | 孔径
3 | C201911196119 | 开平市长沙区东乐蓄电池厂 | 免维护蓄电池 （起动用铅酸蓄电池） | 46B24 12V40Ah 6-QW-40 | 未发现不合格 | /
4 | A201911196120 | 开平市沙塘镇益林木制品厂 | 普通胶合板 | 2440mm×1220mm×14mm Ⅲ类 | 未发现不合格 | /
5 | A201911196121 | 开平市良利木业有限公司 | 普通胶合板 | 2440mm×1220mm×8.3mm Ⅲ类 | 未发现不合格 | /
6 | A201911196283 | 江门市晨华木业有限公司 | 普通胶合板 | 1220mm×2440mm×11.8mm | 未发现不合格 | /
7 | A201911196285 | 鹤山市永利隆木业有限公司 | 普通胶合板 | 1220mm×2440mm×14.4mm | 未发现不合格 | /
8 | A201911196297 | 江门市新会区诚辉水泥有限公司 | 普通硅酸盐水泥 | P·O 42.5R | 未发现不合格 | /
9 | A201911196358 | 台山市龙达线路器材有限公司 | 输电线路铁塔 | 10kV | 未发现不合格 | /
10 | A201911196438 | 开平市新基业金属制桶有限公司 | 200L闭口钢桶 | 200L | 未发现不合格 | /
11 | E201911196515 | 台山市粤侨试剂塑料有限公司 | 氢氧化钠 | 500g/瓶 | 未发现不合格 | /
12 | E201911196529 | 江门市广安实业有限公司 | 次氯酸钠溶液 | B型（Ⅱ） | 未发现不合格 | /
13 | A201911196770 | 鹤山恒基钢丝制品有限公司 | 镀锌钢绞线 | 1×7-5.4 1470MPa,A类镀层 | 未发现不合格 | /
14 | A201911196771 | 鹤山高力金属制品有限公司 | 冷轧带肋钢筋 | Φ8mm 3m/根 | 未发现不合格 | /
15 | E201911196773 | 江门建滔化工有限公司 | 甲醛溶液 | 37% | 未发现不合格 | /
16 | A201911196775 | 广东穗花特种水泥有限公司 | 白色硅酸盐水泥 | 50kg/包 P·W | 未发现不合格 | /
17 | M201911196776 | 开平市水口镇日强摩托车配件厂 | 摩托车制动蹄组件 | CG125 | 未发现不合格 | /
18 | M201911196918 | 江门意玛克户外动力设备有限公司 | 割灌机（内燃机） | OM36 | 未发现不合格 | /
19 | A201911196922 | 鹤山市沃肯尼汽车配件制造有限公司 | 汽车用制动器衬片 | V24104 | 未发现不合格 | /
20 | A201911196971 | 江门市新会区荣兴木业制品有限公司 | 普通胶合板 | 1220mm×2440mm×11.5mm/块 | 未发现不合格 | /
21 | A201911196972 | 台山市金桥铝型材厂有限公司 | 喷粉铝合金建筑型材 | T:2.35 AL SECT(HOLLOW) 50003C | 未发现不合格 | /
22 | C201911197463 | 广东瑞荣泵业有限公司 | 潜水电泵 | 220V 10.8A R95-VC-16 | 未发现不合格 | /
23 | A201911197482 | 开平市福纤人造板有限公司 | 中密度纤维板 | 2440mm×1220mm×15mm | 未发现不合格 | /
24 | A201911197483 | 开平市丽冠人造板有限公司 | 中密度纤维板 | 2440mm×1220mm×9mm | 未发现不合格 | /
25 | A201911197484 | 华新水泥(恩平)有限公司 | 普通硅酸盐水泥 | 50kg/包 QS-P.042.5R-20190319 | 未发现不合格 | /
26 | E201911197486 | 恩平远大橡塑制品有限公司 | 耐酸碱工业手套 | 中袖45 | 未发现不合格 | /
27 | A201911197557 | 鹤山市富亿铜材有限公司 | 黄铜管 | Φ14×1mm×3600mm | 未发现不合格 | /
28 | A201911197558 | 江门市江海区武东水坭构件厂 | 钢筋混凝土排水管 | RCP I 1000×2000 | 未发现不合格 | /
29 | C201911197559 | 弗兰卡餐饮设备安装技术服务（中国）有限公司 | 冷藏冰柜 | MR-CR-27LH/RH | 未发现不合格 | /